## 表紙
非破壊検査 事前調査票
「道路附属物（標識、照明施設等）の支柱路面境界部以下の変状を非破壊で検出できる技術」
技術名称
（副題）
試験区分 |  | A ・ B
提出日 |  |  | Ｈ３1 | 年 | 月 | 日
所属
氏名
※公表を予定している諸元表に必要な情報ですので漏れがないように記入願います。なお、記入枠等の条件から、別途資料を添付することは構いません。 ※一部で記入例を示していますが、あくまで参考です。
中間横桁
ウエブ
下フランジ
原点
ウエブ
下フランジ
原点
■ 検査位置を判断するための原点の位置
供試体番号：G2-1～G2-3、G4-1～G4-3
供試体番号：①～③
中間横桁
ウエブ
下フランジ
原点
供試体番号：Ａ－1～Ａ－6
様式-４

## 計測原理
【必須事項】計測機器の計測原理 |  |  | 検査手法 |  | 超音波厚さ測定
計測機器の計測原理 | （ａ）対象とする損傷とその検出原理
・対象とする損傷
道路附属物（標識、照明施設等）の支柱における地表面以深の腐食を対象とする。
・検出原理
一般的な原理は以下のとおりである。 測定物中に超音波パルスを送信すると，超音波パルスの一部は表面で反射する。ここで，パルスとは短い時間の間だけの波のことである。残りの超音波パルスは測定物中を進み，裏面で反射する。この裏面で反射した超音波パルスは同じ経路を進んで，送信箇所に戻る。超音波厚さ測定は，超音波パルスのこの特性を利用し，表面で反射した超音波パルス（表面エコーS）（反射波をエコーという。）が送信箇所で測定されてから，裏面で反射した超音波パルス（底面エコーB）が送信箇所で測定されるまでの時間tと測定物中を伝搬する音速Cから，測定物の厚さDを推定するものである。
計測状況写真
本技術は、右図に示すとおり，対象とする支柱表面に探触子をあて反射波の音速と時間から厚さを推定する。
・判定の程度（定性的or定量的）
本技術は、支柱を通過する超音波の伝搬時間を計測し、その値と既知の音速から上記式により得られる残存厚さが測定機に表示されるものである。 なお、本技術は測定箇所におけるmm単位での残存厚さが推定可能である。
【必須事項】計測機器の計測原理 |  |  | 検査手法 |  | 超音波厚さ測定
計測機器の計測原理 | （ｂ）入力値
・入力の方法
支柱表面に接触媒質を塗布し、探触子をあて、超音波パルスを入力するものである。
・入力値の大きさ
探触子は▽▽を使用し、周波数は▽▽Ｈｚを入力する。
・入力箇所
腐食調査を行う支柱表面
（ｃ）計測する応答
・応答の種類
厚さ（mm)
・応答を受信する方法
超音波厚さ計
【必須事項】計測機器の計測原理 |  |  | 検査手法 |  | 超音波厚さ測定
計測機器の計測原理 | （ｄ）計測応答の情報処理原理
・取得できるデータ
支柱の表面及び裏面で発生するエコー波形と厚さが取得可能
・データの変換・解析方法
－
・処理結果からどのように不具合を判定するか
右図イメージを参照
断面画像イメージ
（ｅ）計測精度について公表されているデータの内容
測定装置の分解能は、探触子の種類及び周波数の影響を受ける。探触子の周波数が高くなると、周波数が低いときよりも厚さの分解能は上がる。基本的に周波数の高いパルスでは波形は鋭くなることによる。
・判定の程度（定性的or定量的）
参考文献：ＪＩＳＺ○○○ 2016
技報：○○を用いた○○手法に関する○○開発（平成○年○月）
内部資料：○○における判定基準に関する検討報告書（平成○年○月）
測定値
許容値
測定線上の移動距離（mm）
厚さ(mm)

## 試験区分A必須項目
【試験区分Aへの参加必須事項】 |  | 検査手法 | 超音波厚さ測定
試験区分Aへの参加必須事項
（ａ） 検知できると考えられる損傷の種別と形状、その検出原理
（ｂ）技術の適用条件、計測範囲（鋼管の厚さ、地表面からの深さ等）
（ｃ）計測精度（実証データ等）
（ｄ）採用実績や研究・実証実績
（ｅ）計測する応答の種類、応答を受信する方法
（ｆ）計測応答の情報処理原理
（ｇ）計測や結果の解釈に要する事項や適用限界

## ①検出対象物
技術の詳細情報 ①検出対象物 |  |  |  | 検査手法 | 超音波厚さ測定
検出対象物 | （ａ）支柱本体構造別の適用性（適用可否、否の場合は原理としての判断及び検証データの有無を記載）
門型標識支柱（外径・板厚）
・外径▽mmまで、板厚▽▽mmまでは適用可能（○）である。
・上記条件以外は、原理的には可能（○）だが検証データがない（×）。
F型あるいはT型等標識支柱（外径・板厚）
・未検証、未確認（×）である。
・原理的には可能（○）だが、全てについて検証データがない（×）。
道路照明柱（外径・板厚）
・同上
その他小規模支柱（外径・板厚）
・同上
（ｂ）支柱基部構造別の適用性（適用可否、否の場合は原理としての判断及び検証データの有無を記載）
単柱形状（建て込み）
・ＧＬ－▽▽mmまで、適用可能（○）である。
ベースプレート形状（ボルト・リブ付き）
・適用不可（×）である。
コンクリート基礎
・未検証、未確認（×）である。
・原理的には可能（○）で、検証データもあるが（○）、確定していない（×）。
技術の詳細情報 ①検出対象物 |  |  |  | 検査手法 | 超音波厚さ測定
検出対象物 | （ｃ）各種材料の適用性（適用可否、否の場合は原理としての判断及び検証データの有無を記載）
鉄鋼
・STK・・・は適用可能（○）である。
・上記条件以外は、原理的には可能（○）だが検証データがない（×）。
その他（▽▽）
・同上
（ｄ）支柱断面形状別の適用性（適用可否、否の場合は原理としての判断及び検証データの有無を記載）
丸形
適用可能（○）である。ただし、外径と板厚の条件は別途参照
正多角形
・同上
正四角形
・同上
その他（▽▽）
同上
（ｅ）支柱被覆別の適用性（適用可否、否の場合は原理としての判断及び検証データの有無を記載）
亜鉛メッキ
・HDZ▽▽は適用可能（○）である。
・上記条件以外は、原理的には可能（○）だが検証データがない（×）。
塗装
・同上
技術の詳細情報 ①検出対象物 |  |  |  | 検査手法 | 超音波厚さ測定
検出対象物 |  | 地際部に腐食性の高い塗装
・同上
アラミド繊維による補修箇所
・同上
その他（樹脂系・金属系・ゴム系・ガラス系等のコーティング）
・同上
（ｆ）電気設備用開口部がある場合の適用性（適用可否、否の場合は原理としての判断及び検証データの有無を記載）
・同上
（ｇ）地際構造別の適用性（適用可否、否の場合は原理としての判断及び検証データの有無を記載）
土砂
・適用可能（○）である。
・ただし地表面に水が浮いていない条件（×）で、GL-▽▽mmまで。これ以深は原理的には可能（○）だが、検証データがない（×）。
コンクリート
・同上
モルタル
・同上
アスファルト
・同上
インターロッキングブロック
・未検証、未確認（×）である。
・原理的には可能（○）であるが、検証データはない（×）。
その他
・適用不可（×）である。
技術の詳細情報 ①検出対象物 |  |  |  | 検査手法 | 超音波厚さ測定
検出対象物 | （ｈ）試験体（人工キズ等）への適用性（適用可否、否の場合は原理としての判断及び検証データの有無を記載）
人工キズ（グラインダ処理）
・適用可能（○）である。
・ただし脱磁処理が必要
人工キズ（やすり処理）
・適用可能（○）である。
（i）支柱外面および内面の損傷への適用性
外面キズ
・適用可能である。
内面キズ
・適用不可（×）である。

## ②計測条件
技術の詳細情報 ②計測条件 |  |  | 検査手法 | 超音波厚さ測定
計測条件 | （ａ）計測機器寸法・重量
・計測機器本体及び付属品の寸法・重量
|  | 超音波厚さ測定装置 | 探触子
|  | 幅▽▽mm×長さ▽▽mm×厚さ▽▽mm程度 | 幅▽▽mm×長さ▽▽mm×厚さ▽▽mm程度
重量：〇〇kg
・電源（発電機等）の要否
単三電池を使用するため、電源は不要
（ｂ）環境条件の制約
・天候、気温、湿度の影響
動作環境温度▽°～▽°、動作環境湿度▽～▽％
・支柱表面の温度、湿度の影響
探触子の仕様
・一般的は仕様は０℃から５０℃である。
・０℃未満の場合は、測定温度で動作が保証された専用の探触子を用いる。
・５０℃以上の場合は、高温用探触子を用いる。
（ｃ）計測姿勢
・計測面（下面、上面、側面）ごとの姿勢
供試体側面に対し、探触子を支柱面に垂直に押し当てる。
技術の詳細情報 ②計測条件 |  |  | 検査手法 | 超音波厚さ測定
計測条件
（ｄ）計測に必要な空間
調査機器がコンパクトであり、検査員の幅（50cm程度）あれば調査可能である。
（ｅ）計測面の状態
測定対象となる支柱表面は曲面であり、あらかじめ以下の調整が必要
・探触子の形状・・・・とする。
・油汚れや▽▽などがないこと。特に他の調査で想定される接触媒質（▽▽）は影響がある。
（ｆ）測定面の数
・入力面と受信面の関係（同一面、対面等）
指定されている供試体の外側面のみを使用する。
・支柱損傷の計測に必要な測定範囲
・ＧＬ＋▽▽mmの高さで３６０℃全周探触子を当てる。
（ｇ）計測位置特定のためのマーキング等の必要性
・ＧＬ＋▽▽mmの高さにマーキングを行う。
・他の調査でマーキングを使用し、残留物があっても調査結果に影響はない。
（ｈ）計測にあたっての許認可事項
本方法は必要としない。
(i)対象物の磁性や残留応力等の影響
事前に脱磁を行う必要がある。

## ③予備情報
技術の詳細情報 ③予備情報 |  |  | 検査手法 | 超音波厚さ測定
予備情報 | （ａ）予備情報の必要性
有
（ｂ）予備情報の種類
支柱の材料、直径や肉厚、表面処理法によって、感度が異なるため、使用する入力周波数や探触子を選択する必要がある。
（ｃ）予備情報の影響
・予備情報が検査性能に与える影響の有無
有
・具体的な影響
・外径の小さい支柱の場合、安定し測定値を得られない場合がある（再現性なし）。
・支柱の肉厚が薄い場合、測定方法によっては安定した測定値を得られない場合がある（再現性なし）。

## ④キャリブレーション
技術の詳細情報 ④キャリブレーション |  |  | 検査手法 | 超音波厚さ測定
キャリブレーション | （ａ）キャリブレーション実施の必要性
有
（ｂ）キャリブレーションの方法
・キャリブレーションの方法
測定物と同じ材質の対比試験片（仮称）を用いて、超音波測定調査を行い材料の音速を確認する。 また、対比試験片の厚さも測定し、装置の調整を行う。
・キャリブレーションの実施場所
試験室の供試体
（ｃ）キャリブレーションの基準としている対象物
・現地の構造物で行う場合はその詳細
試験室の腐食のない健全な供試体。なお、支柱単体でよい。（国土交通省で準備をお願いしたい）
・独自の基準を用いる場合はその詳細
－
（ｄ）キャリブレーションの所要時間
・キャリブレーションの頻度（最初のみ、計測毎等）
最初のみ
・キャリブレーションの所要時間
○分
（ｅ）計測値の感度調整方法
・環境条件や支柱の状態によって送受信機の感度調整を必要とする場合
材料の音速と厚さは一定の関係があるため、厚さに合致する材料固有の音速をキャリブレーションで求め補正する。

## ⑤計測手順
技術の詳細情報 ⑤計測手順 | [6 empty] | 検査手法 | 超音波厚さ測定
計測手順 | （ａ）計測作業項目
準備
↓
キャリブレーション
↓
残存厚さ測定
↓
片付け
（ｂ）計測手順
・検査機器の設置から撤去までの詳細
準備
検査室の気温や湿度など環境条件を確認し、供試体の設置状況や保存状態を確認する。また検査機器の装着や動作確認を行う。
また、供試体にマーキングを行う。
キャリブレーション
対比試験片で材料厚に合致する音速を求め、音速補正を行う。
残存厚さ測定
支柱表面のマーキング位置に探触子を垂直に押し当て測定を行う。
箇所毎の計測結果は検査機器のモニターで確認し、内部の記憶媒体に全てを保存する。
片付け
準備開始前の状態に戻す。
技術の詳細情報 ⑤計測手順 | [6 empty] | 検査手法 | 超音波厚さ測定
計測条件 | （ｃ）作業時間
作業時間は、準備から計測及び片付けまで、試験全般の実施に要した時間が対象（別紙○ 時間効率性の報告）
※作業時間＝Ａ＋Ｂ＋Ｃ＋Ｄ
A 準備
○分
B キャリブレーション
○分
Ｃ 供試体 ○本計測
○分
Ｄ 片付け
|  | ○分 |  | Ｃ： | 供試体１体あたりの計測（１体あたり計測時間＋移動時間を見込む）
○分（○分×○本）

## ⑥結果の出力
技術の詳細情報 ⑥結果の出力 |  |  | 検査手法 | 超音波厚さ測定
結果の出力 | （ａ）現地での計測結果の出力方法
・出力方法（ディスプレイへの表示、プリント用紙への印字等）
ディズプレイへの表示
・出力形式（波形、数値等）
数値（残存厚さ）
・データの種類（計測生データ、変換データ等）
計測生データ
（ｂ）現地での検査結果（検出した不具合等）の表示の可否
不具合の有無は直接ディスプレイに表示されないが、パルス波形を確認することで確認できる。
（ｃ）計測当日に提出可能な計測結果及び検査結果
・計測結果（計測生データ、処理データ）
計測生データ
・検査結果（検出した不具合等）
数値（残存厚さ）
・提出形態（データ、メモ、報告書、写真等）
ディスプレイに表示された残存厚さをメモした紙面を提出する。
（ｄ）現地での計測結果の改ざん防止の方法

## ⑦検査結果の報告
技術の詳細情報 ⑦検査結果の報告 |  |  | 検査手法 | 超音波厚さ測定
検査結果の報告 | （ａ）検査結果の作成期間
データ整理及び解析、結果の判定に▽日を予定している。
（ｂ）検査結果の報告方法
・出力方法（ディスプレイへの表示、プリント用紙への印字等）
出力方法は用紙への印字であり、試験箇所毎の残存厚さ一覧および供試体毎の残存厚さの等高線図を提出する。
残存厚さの等高線図（右図）で供試体全体の腐食状況を俯瞰しながら、箇所毎の残存厚さを確認し腐食状況の結果をとりまとめる。
| （ｃ）現地計測値と後日提出の検査結果の同一性の証明方法 |  |  |  | 断面画像イメージ
現地計測日と後日提出の残存厚さが同じであることで証明可能
測定線上の移動距離（mm）

## ⑧実施体制
技術の詳細情報 ⑧実施体制 |  |  | 検査手法 | 超音波厚さ測定
実施体制 | （ａ）人員体制
・標準的な人数及び役割（技能者、測定者、記録者、補助員、その他等）
２名（超音波入力及び残存厚さ測定者、記録者）
なお、１名はＪＩＳＧ０４３１、又はＪＩＳＺ２３０５に規定する超音波探傷試験の資格者又はこれと同等の有資格者とする。
・必要な最低限の人員体制（狭隘空間を想定）
２名

## ⑨分解能
技術の詳細情報 ⑨分解能 |  |  | 検査手法 | 超音波厚さ測定
分解能 | （ａ）支柱の腐食程度について、最小板厚mm単位での検出可否
最小板厚mm単位は検出不可
（ａ－１）上記（ａ）の区分による検出が否の場合、支柱の腐食の定義、有無等の別の方法に基づく区分
腐食有り・・・板厚減少率○%以上
腐食無し・・・板厚減少率○%未満
（ａ－２）上記（ａ）（ａ－１）の区分の検出に伴う誤差や精度
材料厚▽▽に対して、±▽％
（ｂ）損傷の上下端深さ、最大減肉位置について、mm単位での検出可否
下端及びmm単位の検出不可
（ｂ－１）上記（ｂ）の区分による検出が否の場合、深さの別の区分
ＧＬ－▽▽mmまでであれば、平均▽▽・・・・検出可能
（ｂ－２）上記（ｂ）（ｂ－１）の区分の検出に伴う誤差や精度
ＧＬ－▽▽mmまで、減少量の±▽％
技術の詳細情報 ⑨分解能 |  |  | 検査手法 | 超音波厚さ測定
分解能
（ｃ）測定範囲４区分（0°,90°,180°,270°）での検出可否
可（ただし、360°連続計測可能）
（ｃ－１）上記（ｃ）の区分による検出が否の場合、範囲の区分
360°連続計測します。
（ｃ－２）上記（ｃ）（ｃ－１）の区分の検出に伴う誤差や精度
供試体に４区分のマーキングが施してあれば、範囲のずれ等、誤差はありません。

## ⑩その他
技術の詳細情報 ⑩その他 |  | 検査手法 | 超音波厚さ測定
その他
特筆すべき特徴等があれば記載のこと。